## Tabelle1
Minuten Tropfzeit ( Verarbeitungszeit )
| 10 | 20 | 30 | 40 | 50 | 60 | 70 | 80 | 90 | 100 | 110 | 120 | 130 | 140 | 150
Harz g | 100 | 100 | 100 | 100 | 100 | 100 | 100 | 100 | 100 | 100 | 100 | 100 | 100 | 100 | 100
S Härter g | 37 | 34.68 | 32.37 | 27.75 | 25.53 | 23.12 | 20.81 | 18.5 | 16.18 | 13.87 | 11.47 | 9.25 | 4.62 | 2.22 | 0
L Härter g | 0 | 1.62 | 3.37 | 6.75 | 8.37 | 10.12 | 11.81 | 13.5 | 15.18 | 16.87 | 18.63 | 20.25 | 23.62 | 25.38 | 27
Gemisch g | 137 | 136.3 | 135.74 | 134.5 | 133.9 | 133.24 | 132.62 | 132 | 131.36 | 130.74 | 130.1 | 129.5 | 128.24 | 127.6 | 127
Es gib verschiedene Härter bei diesem ist ein Verhältnis von 100 zu 27 Teilen langsamen Härter und 100 zu 37 schnellen Härter
Der Rechen weg
Es soll z.b.
60 Gew. Teile Harz mit langsamen Härte
40 Gew. Teile Harz mit schnellen Härte
Berechnung
|  | = | 16,2 Gew. Teile langsamen Härter
|  | = | 13,6 Gew. Teile schnellen Härter
Ergebnis
100 Gew. Teile Harz
16,2 Gew. Teile langsamen Härter
14,8 Gew. Teile schneller Härter
Durch das zusammen mischen von verschieden Härter kann man die Tropfzeit (Verarbeitungszeit) verändern von 10 min. bis zu 150 min.
Was möchte ich den machen
ich möchte das mir Excel die Rechnerei abnimmt
wenn ich 200 g Hatz und Härter brauche mit 50 zu 50 Gew. Teile sieht das so aus
136 g Harz
27 g langsamen Härter
37 g schnellen Härter
200 g Harz mit 50 zu 50 Härter
die Berechnung langsamen Härter
50 x 27 : 100 = 13,5 g langsamen Härter x 2 Teile = 27 g langsamen Härter
oder
100 x 27 : 100 = 27 g langsamen Härter
oder
50 x 27 : 50 = 27 g langsamen Härter
die Berechnung schnellen Härter
50 x 37 : 100 = 18,5 g schnellen Härter x 2 Teile = 37 g schnellen Härter
oder
100 x 37 : 100 = 37 g schnellen Härter
oder
50 x 37 : 50 = 37 g schnellen Härter
und dieses Verhältnis hat ein Tropfzeit (Verarbeitungszeit) von 80 min.
wenn ich 50 g Hatz und Härter brauche mit 30 zu 70 Gew. Teile sieht das so aus
35 g Harz
9,45 g langsamen Härter
5,55 g schnellen Härter
50 g Harz mit 30 zu 70 Härter
die Berechnung langsamen Härter
70 x 27 : 100 = 18,9 g langsamen Härter : 2 Teile = 9,45 g langsamen Härter
oder
35 x 27 : 100 = 9,45 g langsamen Härter
die Berechnung schnellen Härter
30 x 37 : 100 = 11,1 g schnellen Härter : 2 Teile = 5,55 g schnellen Härter
oder
15 x 37 : 100 = 5,55 g schnellen Härter
und dieses Verhältnis hat ein Tropfzeit (Verarbeitungszeit) von 115 min.
Wie soll das aussehen
ich möchte das Excel mit das Verhältnis berechten
wenn ich 20 g Harzgemisch mit einer Tropfzeit (Verarbeitungszeit) von 120 min benötige das dann es so dasteht
Eingabe
| 20 | g Harzgemisch |  | 120 | min. Tropfzeit
Ausgabe
| 14 | g Harz
| 3.78 | g langsamen Härter
| 2.22 | g schnellen Härter
Desto hoher der Anteil von schnellen Härter des do kürzer ist die Tropfzeit
wie schon geschrieben ist die Tropfzeit von 10 min. bis 150 min. machbar
ich denke am beste ist das mit dem Prozentrechnen zu machen um so mehr schnellen Härter enthalten ist des do hoher ist der Prozentsatz
b.z. so rechne ich zur zeit
wenn der schnellen Härter 37 Gew. Teile hat sind das 100 % also 10 min. Tropfzeit
wenn der schnellen Härter 18,5 Gew. Teile hat sind das 50 % also 75 min. Tropfzeit
man kann auch sagen das 10 min. 100 % sind und 150 min. 0 %
nur mal am Rande die Tropfzeit die ich hier angeben sind sind Annehrungswerte wenn bei rechen nicht die richtige Tropfzeit rauskommt
ist das nicht so schlimm dar die Tropfzeit von so vielen Faktoren abhängig ist b.z. Temperatur Feuchtigkeit und und und
(Tropfzeit soll 60 min. ist aber 65 min. oder so in der Richtung das macht nichts)
aber das Verhältnis Harz und Härter muss stimmen
Ich hoffe das ich es so gut wie möglich geschielter habe auch für leihen die mit der Materie nicht zu tunen haben erklärt habe
wenn noch fragen dazu sind nur fragen

## Tabelle2
|  |  | 100 | g Hatz Gemisch |  |  |  |  | 100 | ml Hatz Gemisch
Tropf zeit | Schnelles Härter | Langsames Härter | Schnelles Härter g | Langsames Härter g | Hatz g | Tropf zeit | Schnelles Härter | Langsames Härter | Schnelles Härter ml | Langsames Härter ml | Hatz ml
10 | S 100 | L 0 | 37 | 0 | 63 | 10 | S 100 | L 0 | 46 | 0 | 54
| S 95 | L 5 | 35.15 | 1.35 | 63.5 |  | S 95 | L 5 | 43.7 | 1.75 | 54.55
| S 90 | L 10 | 33.3 | 2.7 | 64 |  | S 90 | L 10 | 41.4 | 3.5 | 55.1
| S 85 | L 15 | 31.45 | 4.05 | 64.5 |  | S 85 | L 15 | 39.1 | 5.25 | 55.65
| S 80 | L 20 | 29.6 | 5.4 | 65 |  | S 80 | L 20 | 36.8 | 7 | 56.2
30 | S 75 | L 25 | 27.75 | 6.75 | 65.5 | 30 | S 75 | L 25 | 34.5 | 8.75 | 56.75
| S 70 | L 30 | 25.9 | 8.1 | 66 |  | S 70 | L 30 | 32.2 | 10.5 | 57.3
| S 65 | L 35 | 24.05 | 9.45 | 66.5 |  | S 65 | L 35 | 29.9 | 12.25 | 57.85
| S 60 | L 40 | 22.2 | 10.8 | 67 |  | S 60 | L 40 | 27.6 | 14 | 58.4
| S 55 | L 45 | 20.35 | 12.15 | 67.5 |  | S 55 | L 45 | 25.3 | 15.75 | 58.95
70 | S 50 | L 50 | 18.5 | 13.5 | 68 | 70 | S 50 | L 50 | 23 | 17.5 | 59.5
| S 45 | L 55 | 16.65 | 14.85 | 68.5 |  | S 45 | L 55 | 20.7 | 19.25 | 60.05
| S 40 | L 60 | 14.8 | 16.2 | 69 |  | S 40 | L 60 | 18.4 | 21 | 60.6
| S 35 | L 65 | 12.95 | 17.55 | 69.5 |  | S 35 | L 65 | 16.1 | 22.75 | 61.15
| S 30 | L 70 | 11.1 | 18.9 | 70 |  | S 30 | L 70 | 13.8 | 24.5 | 61.7
80 | S 25 | L 75 | 9.25 | 20.25 | 70.5 | 80 | S 25 | L 75 | 11.5 | 26.25 | 62.25
| S 20 | L 80 | 7.4 | 21.6 | 71 |  | S 20 | L 80 | 9.2 | 28 | 62.8
| S 15 | L 85 | 5.55 | 22.95 | 71.5 |  | S 15 | L 85 | 6.9 | 29.75 | 63.35
| S 10 | L 90 | 3.7 | 24.3 | 72 |  | S 10 | L 90 | 4.6 | 31.5 | 63.9
| S 5 | L 95 | 1.85 | 25.65 | 72.5 |  | S 5 | L 95 | 2.3 | 33.25 | 64.45
150 | S 0 | L 100 | 0 | 27 | 73 | 150 | S 0 | L 100 | 0 | 35 | 65

## Tabelle3
Eingabe
100 | g Harzgemisch | 10 | min. Tropfzeit
Ausgabe
72.99 | g Harz
27.01 | g langsamen Härter
0 | g schnellen Härter
OK | Kontrolle